## 控制计划
超声波清洗线控制计划
[9 empty] | 文件编号 |  | HW/WI-22-09-14/A1
控制计划编号： |  |  | 关键联系人/电话： |  |  | 寿新涛/87211371 |  | 日期（编制）：2022.9.22 |  | 日期（修订）：2022.9.22
零件号/最新更改水平：C |  |  | 核心小组： | [5 empty] | 顾客工程批准/日期（如果有要求）
零件名称/描述：弹 簧 |  |  | 供方/工厂批准/日期 | [5 empty] | 顾客质量批准/日期（如果有要求）
供方/工厂 |  |  | 供方代码 |  |  | 其他批准/日期（如果有要求） |  |  | 其他批准/日期（如果有要求）
零件 /过程 编号 | 过程名称 /操作描述 | 生产 设备 | 特性 |  |  | 特殊特性分类 | 方法 |  |  |  |  | 反映计划
|  |  | 编号 | 产品 | 过程 |  | 产品/过程/规范/公差 | 评价测量技术 | 容量 | 频率 | 控制方法
5 | 装框 |  | 1 | 表面质量 |  |  | 无油污、锈痕、绒线 | 目测 | 全数 | 每班 | 自检、免记录 | 调整 /再检查
[9 empty] | 2次 | 每班 | 巡检、免记录
|  |  | 2 | 清洗时间 |  |  | 48小时内装框清洗 | 目测 | 全数 | 每班 | 自检、记录 | 调整 /再检查
[9 empty] | 2次 | 每班 | 巡检、记录
|  |  | 3 |  | 装框容量 |  | 不得超过框内容量的2/3 | 目测 | 全数 | 连续 | 自检、免记录 | 调整 /再检查
10 | 超声脱脂1 |  | 1 | 清洗剂 | 添加比例 |  | 4-6%（250L容量，即溶剂10-15kg） | 量筒 | 2次 | 每班 | 自检、巡检、记录 | 调整 /再检查
|  |  | 2 |  | PH值 |  | 9-12 | PH试纸 | 2次 | 每班
|  |  | 3 |  | 折光系数 |  | 不小于1.3 | 折光仪 | 2次 | 每班
|  |  | 4 |  | 温度 |  | 55℃-65℃ | 温度计 | 2次 | 每班
|  |  | 5 |  | 脱脂时间 |  | 5分钟 | 转速表 | 2次 | 每班
|  |  | 6 |  | 清洗更换时间 |  | 按实际清洗结果 | 目测 | 2次 | 每班
15 | 超声脱脂2 |  | 1 | 清洗剂 | 添加比例 |  | 4-6%（250L容量，即溶剂10-15kg） | 量筒 | 2次 | 每班 | 自检、巡检、记录 | 调整 /再检查
|  |  | 2 |  | PH值 |  | 9-12 | PH试纸 | 2次 | 每班
|  |  | 3 |  | 折光系数 |  | 不小于1 | 折光仪 | 2次 | 每班
|  |  | 4 |  | 温度 |  | 55℃-65℃ | 温度计 | 2次 | 每班
|  |  | 5 |  | 脱脂时间 |  | 5分钟 | 转速表 | 2次 | 每班
|  |  | 6 |  | 清洗更换时间 |  | 按实际清洗结果 | 目测 | 2次 | 每班
20 | 鼓泡漂洗 |  | 1 | 防锈剂 | 添加比例 |  | 4-6%（250L容量，即溶剂10-15kg） | 量筒 | 2次 | 每班 | 自检、巡检、记录 | 调整 /再检查
|  |  | 2 |  | PH值 |  | 9-12 | PH试纸 | 2次 | 每班
|  |  | 3 |  | 折光系数 |  | 不小于1.3 | 折光仪 | 2次 | 每班
|  |  | 4 |  | 温度 |  | 50℃-60℃ | 温度计 | 2次 | 每班
|  |  | 5 |  | 漂洗时间 |  | 5分钟 | 时钟 | 2次 | 每班
|  |  | 6 |  | 清洗更换时间 |  | 按实际清洗结果 | 目测 | 2次 | 每班
25 | 风刀切液 |  | 1 |  | 风机 |  | 运转正常 | 目测 | 2次 | 每班 | 巡检、记录 | 调整 /再检查
[9 empty] | 2次 | 每班 | 自检、记录
|  |  | 2 |  | 切液时间 |  | 5分钟 | 时钟 | 2次 | 每班 | 自检、记录
30 | 真空干燥 |  | 1 |  | 干燥时间 |  | 5分钟 | 时钟 | 2次 | 每班 | 自检、免记录 | 调整 /再检查
|  |  | 2 |  | 干燥温度 |  | 100℃-110℃ | 温度计 | 2次 | 每班 | 自检、记录
35 | 沉泡防锈 |  | 1 |  | 防锈油质量 |  | 产品清洁度检测 | 送检 | 1次 | 2周 | 送检报告 | 调整 /再检查
|  |  | 2 |  | 防锈时间 |  | 5分钟 | 时钟 | 2次 | 每班 | 自检、记录 | 调整 /再检查
|  |  | 3 |  | 防锈油更换时间 |  | 根据产品清洁度检测情况 | 目测 | 2次 | 每班 | 自检、免记录
|  |  | 4 |  | 清洗更换时间 |  | 半年 | 目测 | 2次 | 每班 | 自检、免记录
40 | 风刀切油 |  | 1 |  | 风机 |  | 运转正常 | 目测 | 2次 | 每班 | 自检、免记录 | 调整 /再检查
[9 empty] | 2次 | 每班 | 巡检、免记录
|  |  | 2 |  | 切油时间 |  | 5分钟 | 时钟 | 2次 | 每班 | 自检、记录 | 调整 /再检查
45 | 真空抽油 |  | 1 |  | 抽油时间 |  | 5分钟 | 时钟 | 2次 | 每班 | 自检、记录 | 调整 /再检查
50 | 下件 |  | 1 |  | 操作 注意事项 |  | 小心轻放,避免碰伤 | 目测 | 全数 | 连续 | 自检、免记录 | 调整 /再检查
55 | 外观检查 |  | 1 | 外观 |  |  | 无油污、锈痕、绒线 | 目测 | 1次 | 每个品种 | 自检、记录 | 调整 /再检查
60 | 成品检验 |  | 1 | 清洁度 |  |  | 按产品要求 | 送检 | 1次 | 每个品种 | 送检报告 | 调整 /再检查
样件
试生产
生产