## PD110_TBLPRDPRODUCTBASIS_OPNO_T
父键值 | *作业站编号 | *原因编号 | *设备编号 | 原因名称 | 原因型别 | 检验标准 | 图片 | 检验方式 | *产品编号 | *产品版本 | 检验型别 | 最大值 | 最小值 | 说明 | 工序 | 工序型别 | 不合格是否需录入不良 | 父键值 | 父键值
TBLQCREASONDETAILGUID | *OPNO | *REASONNO | *C_Equipmentno | REASONNAME | REASONTYPE | REASONDESCRIPTION | PICTUREPATH | REASONMETHOD | *PRODUCTNO | *PRODUCTVERSION | CHECKTYPE | MAXIVALUE | MINIVALUE | DESCRIPTION | OPSEQ | OPSEQTPYE | ISINPUTSCRAP | TBLOPBASISGUID | TBLPRDPRODUCTPROCESSGUID
[5 empty] | 0:首检 1:巡检 3:自检 4:末检 5:自检&首检 6:自检&巡检 7:自检&末检 2:首检&巡检 8:首检&末检 9:巡检&末检 10:自检&首检&巡检 11:自检&首检&末检 12:自检&巡检&末检 13:首检&巡检&末检 14:自检&首检&巡检&末检 | [5 empty] | 0:On / Off 类型 1:区间类型 2:文本类型 | [5 empty] | 1:是 0:否
| XH_A01 | 000991-XH_A01-SJ-01-001 | * | 工装刀具 | 3 | 无破损、松动 |  | 目测 | 11314-000991 | 1 | 0 |  |  | Self-inspection record sheet自检记录表 | 1 |  | 0
| XH_B27 | 000991-XH_B27-SJ-02-001 | * | 残余磁量 | 3 | ≤3 |  | 高斯计 | 11314-000991 | 1 | 1 | 3 | -9999 | Self-inspection record sheet自检记录表 | 2 |  | 0
| XH_B27 | 000991-XH_B27-SJ-02-002 | * | 外观 | 3 | 端头间隙间不得存在丸粒 |  | 目测 | 11314-000991 | 1 | 0 |  |  | Self-inspection record sheet自检记录表 | 2 |  | 0
| XH_C05 | 000991-XH_C05-SJ-03-001 | * | 外观 | 3 | 表面不允许有划伤,锈蚀,不允许有肉眼可见的有害缺陷,表面干燥 |  | 目测 | 11314-000991 | 1 | 0 |  |  | Self-inspection record sheet自检记录表 | 3 |  | 0