## Sheet1
必填栏位
计量品管项目必填栏位
|  |  | 计数品管项目必填栏位 |  |  | 非必填栏位
作业站别 Process Step Number | 产品、料件资讯 Part Information |  | 制程检验 CHARACTERISTICS |  |  | 检验方法 Inspection method
Opno | QCOBJECTTYPE | QCOBJECTNO | QCItemNo | QCItemName | QCITEMTYPE | SPEC | USL | CS | LSL | Unit | Reason | PlanNo | PQC | FIRSTINSP | INSPECT | SELFINSP | LASTINSP | EmployeeNo | RuleNo
作业站编号 | 物料类别 0:产品品管类别 1:产品 2:物料品管类别 3:物料 | 料号 | 品管项目编号 | 品管项目名称 | 品管项目类别 0：计数 1：计量 | 检验规格SPEC. | 规格上限值USL | 规格中心值CS | 规格下限值LSL | 单位 Unit | 缺陷原因 原因主资料编号 (多个以分号分隔) | 抽样计划编号 | 出站检验 作业站为PQC才需填写 0：不检验(默认) 1：需检验 | 首件检验 作业站为PQC才需填写 0：不检验(默认) 1：需检验 | 巡检 作业站为PQC才需填写 0：不检验(默认) 1：需检验 | 自检 作业站为PQC才需填写 0：不检验(默认) 1：需检验 | 末检 作业站为PQC才需填写 0：不检验(默认) 1：需检验 | 检验员 (检验员1¦检验员2¦检验员3) | 判退法则编号 （计数）
XH_Q1 | 3 | 11314-000991 | CP-11314-000991-XH_Q1-2 | 化学成分 | 0 | 9254淬 |  |  |  |  | BF01 | 每季度抽1件 | 0 | 0 | 1 | 0 | 0
XH_Q1 | 3 | 11314-000991 | CP-11314-000991-XH_Q1-3 | 抗拉强度 | 1 | 1850~2000 | 2000 | 1925 | 1850 | MPa |  | 每批抽1件 | 0 | 0 | 1 | 0 | 0
XH_Q1 | 3 | 11314-000991 | CP-11314-000991-XH_Q1-4 | 同盘波动 | 1 | ≤80 | 80 |  | -9999 | MPa |  | 每批抽1件 | 0 | 0 | 1 | 0 | 0
XH_Q1 | 3 | 11314-000991 | CP-11314-000991-XH_Q1-5 | 断面收缩率 | 1 | ≥40% | 9999 |  | 0.4 | % |  | 每批抽1件 | 0 | 0 | 1 | 0 | 0
XH_Q1 | 3 | 11314-000991 | CP-11314-000991-XH_Q1-6 | 金相组织 | 1 | ≤0.03 脱碳深度≤0.03 回火屈氏体 | 0.03 |  | -9999 | mm |  | 每季度抽1件 | 0 | 0 | 1 | 0 | 0
XH_Q1 | 3 | 11314-000991 | CP-11314-000991-XH_Q1-7 | 表面质量 | 0 | 表面无锈迹、拉丝、麻点等缺陷 |  |  |  |  | BF01 | 每批抽3件 | 0 | 0 | 1 | 0 | 0
XH_A01 | 1 | 11314-000991 | CP-11314-000991-XH_A01-1 | 材料线径 | 1 | 3.25±0.02*4.68±0.025/4.32±0.025 | 3.27 | 3.25 | 3.23 |  |  | 逐件确认 | 0 | 1 | 0 | 0 | 0
XH_A01 | 1 | 11314-000991 | CP-11314-000991-XH_A01-2 | 材料牌号 | 0 | 9254淬 |  |  |  |  | BF01 | 逐件确认 | 0 | 1 | 0 | 0 | 0
XH_A01 | 1 | 11314-000991 | CP-11314-000991-XH_A01-3 | 表面质量 | 0 | 表面无锈迹、拉丝、麻点等缺陷 |  |  |  |  | BF01 | 逐件确认 | 0 | 1 | 0 | 0 | 0
XH_A01 | 1 | 11314-000991 | CP-11314-000991-XH_A01-4 | 大端端圈外径 | 1 | φ35.5±0.2 | 35.7 | 35.5 | 35.3 |  |  | 首件抽5件 | 0 | 1 | 1 | 0 | 0
XH_A01 | 1 | 11314-000991 | CP-11314-000991-XH_A01-5 | 大端第二圈外径 | 1 | φ35.2±0.1 | 35.3 | 35.2 | 35.1 |  |  | 首件抽5件 | 0 | 1 | 1 | 0 | 0
XH_A01 | 1 | 11314-000991 | CP-11314-000991-XH_A01-6 | 大端第三圈外径 | 0 | （φ33.9） |  |  |  |  | BF01 | 首件抽5件 | 0 | 1 | 1 | 0 | 0
XH_A01 | 1 | 11314-000991 | CP-11314-000991-XH_A01-7 | 自由高度 | 1 | 167±2 | 169 | 167 | 165 |  |  | 首件抽5件 | 0 | 1 | 1 | 0 | 0
XH_A01 | 1 | 11314-000991 | CP-11314-000991-XH_A01-8 | 表面质量 | 0 | 簧圈不允许凹凸不平、划伤、压痕等缺陷 |  |  |  |  | BF01 | 首件抽5件 | 0 | 1 | 1 | 0 | 0
XH_B01 | 1 | 11314-000991 | CP-11314-000991-XH_B01-1 | 摆放方式 | 0 | 摆放方式:弹簧散放,不得超过三层 |  |  |  |  | BF01 | 定时抽1件 | 0 | 0 | 1 | 0 | 0
XH_B01 | 1 | 11314-000991 | CP-11314-000991-XH_B01-2 | 回火温度 | 1 | 380±15℃ | 395 | 380 | 365 | ℃ |  | 每小时抽检 | 0 | 0 | 1 | 0 | 0
XH_B01 | 1 | 11314-000991 | CP-11314-000991-XH_B01-3 | 保温时间 | 0 | 3535分钟 |  |  |  |  | BF01 | 定时抽1件 | 0 | 0 | 1 | 0 | 0
XH_B01 | 1 | 11314-000991 | CP-11314-000991-XH_B01-4 | 小端内径 | 1 | Φ25.8±0.25 | 26.05 | 25.8 | 25.55 |  |  | 首件抽5件 | 0 | 1 | 1 | 0 | 0
XH_B01 | 1 | 11314-000991 | CP-11314-000991-XH_B01-5 | 大端外径 | 1 | Φ35.3±0.3 | 35.6 | 35.3 | 35 |  |  | 首件抽5件 | 0 | 1 | 1 | 0 | 0
XH_B01 | 1 | 11314-000991 | CP-11314-000991-XH_B01-7 | 回火后硬度 | 1 | 50~54 | 54 | 52 | 50 |  |  | 首件抽1件 | 0 | 0 | 1 | 0 | 0
XH_B03 | 1 | 11314-000991 | CP-11314-000991-XH_B03-1 | 自由高度 | 1 | 163±1.5 | 164.5 | 163 | 161.5 |  |  | 首件抽5件 | 0 | 1 | 1 | 0 | 0
XH_B03 | 1 | 11314-000991 | CP-11314-000991-XH_B03-2 | 磨面范围 | 0 | 270°~300° |  |  |  |  | BF01 | 首件抽5件 | 0 | 1 | 1 | 0 | 0
XH_B03 | 1 | 11314-000991 | CP-11314-000991-XH_B03-3 | 端厚 | 1 | ≥0.57 | 9999 |  | 0.57 |  |  | 首件抽5件 | 0 | 1 | 1 | 0 | 0
XH_B03 | 1 | 11314-000991 | CP-11314-000991-XH_B03-4 | 垂直度 | 1 | ≤3 | 3 |  | -9999 |  |  | 首件抽5件 | 0 | 1 | 1 | 0 | 0
XH_B03 | 1 | 11314-000991 | CP-11314-000991-XH_B03-5 | 两端头间隙 | 1 | ≤0.15 (2-4.5) （磨面后大端外露长度2~4.5） | 0.15 |  | -9999 |  |  | 首件抽5件 | 0 | 1 | 1 | 0 | 0
XH_B03 | 1 | 11314-000991 | CP-11314-000991-XH_B03-6 | 平行度 | 1 | ≤0.6 | 0.6 |  | -9999 |  |  | 首件抽5件 | 0 | 1 | 1 | 0 | 0
XH_B03 | 1 | 11314-000991 | CP-11314-000991-XH_B03-7 | 位置度 | 1 | ≤0.8 | 0.8 |  | -9999 |  |  | 首件抽5件 | 0 | 1 | 1 | 0 | 0
XH_B03 | 1 | 11314-000991 | CP-11314-000991-XH_B03-8 | 压并高度 | 1 | 82±1.5 | 83.5 | 82 | 80.5 |  |  | 首件抽5件 | 0 | 1 | 1 | 0 | 0
XH_B05 | 1 | 11314-000991 | CP-11314-000991-XH_B05-1 | 外观 | 0 | 两端头无尖角、飞边、毛刺残留,不得擦伤临圈 |  |  |  |  | BF01 | 首件抽5件 | 0 | 1 | 1 | 0 | 0
XH_B05 | 1 | 11314-000991 | CP-11314-000991-XH_B05-2 | 倒角尺寸 | 1 | 0.75±0.25*45° | 1 | 0.75 | 0.5 |  |  | 首件抽5件 | 0 | 1 | 1 | 0 | 0
XH_B05 | 1 | 11314-000991 | CP-11314-000991-XH_B05-3 | 砂轮刀具 | 0 | 金刚砂轮头 |  |  |  |  | BF01 |  | 0 | 0 | 1 | 0 | 0
XH_B05 | 1 | 11314-000991 | CP-11314-000991-XH_B05-4 | 砂轮头外观 | 0 | 不得有崩边、裂纹、掉砂、变形等缺陷 |  |  |  |  | BF01 |  | 0 | 0 | 1 | 0 | 0
XH_B07 | 1 | 11314-000991 | CP-11314-000991-XH_B07-1 | 覆盖率 | 1 | ≥95%, 表面覆盖率:≥95% | 9999 |  | 0.95 | % |  | 首件抽1件 | 0 | 1 | 1 | 0 | 0
XH_B07 | 1 | 11314-000991 | CP-11314-000991-XH_B07-2 | 抛丸强度 | 1 | 0.35~0.50 | 0.5 | 0.425 | 0.35 |  |  | 首件抽1件 | 0 | 1 | 1 | 0 | 0
XH_B07 | 1 | 11314-000991 | CP-11314-000991-XH_B07-3 | 抛丸电流 | 0 | 25~30 |  |  |  |  | BF01 | 首件抽1件 | 0 | 1 | 1 | 0 | 0
XH_B07 | 1 | 11314-000991 | CP-11314-000991-XH_B07-4 | 抛丸时间 | 0 | 22 22分钟 |  |  |  |  | BF01 | 首件抽1件 | 0 | 1 | 1 | 0 | 0
XH_B07 | 1 | 11314-000991 | CP-11314-000991-XH_B07-5 | 丸径比例 | 1 | Φ0.5+Φ0.6+Φ0.7≥85% | 9999 |  | 0.85 | % |  | 每周抽1件 | 0 | 0 | 1 | 0 | 0
XH_B19 | 1 | 11314-000991 | CP-11314-000991-XH_B19-1 | 压缩后自由高度 | 1 | 154.55±1.5 | 156.05 | 154.55 | 153.05 |  |  | 首件抽5件 | 0 | 1 | 1 | 0 | 0
XH_B19 | 1 | 11314-000991 | CP-11314-000991-XH_B19-2 | 外观 | 0 | 弹簧端圈无明显压痕、无变形 |  |  |  |  | BF01 | 首件抽5件 | 0 | 1 | 1 | 0 | 0
XH_B19 | 1 | 11314-000991 | CP-11314-000991-XH_B19-3 | 压缩高度 | 1 | 82±1.5 | 83.5 | 82 | 80.5 |  |  | 首件抽5件 | 0 | 1 | 1 | 0 | 0
XH_B19 | 1 | 11314-000991 | CP-11314-000991-XH_B19-4 | 压缩次数 | 0 | 1次 |  |  |  |  | BF01 | 首件抽5件 | 0 | 1 | 1 | 0 | 0
XH_B19 | 1 | 11314-000991 | CP-11314-000991-XH_B19-5 | 垂直度 | 1 | ≤3 | 3 |  | -9999 |  |  | 首件抽5件 | 0 | 1 | 1 | 0 | 0
XH_C05 | 1 | 11314-000991 | CP-11314-000991-XH_C05-Follow the "Ultrasonic Cleaning Line Surface Treatment Control Plan"按《超声波清洗线表面处理控制计划》执行 | 按《超声波清洗线表面处理控制计划》执行 | 0 | 按《超声波清洗线表面处理控制计划》执行 |  |  |  |  | BF01 |  | 0 | 0 | 1 | 0 | 0
XH_Q4 | 1 | 11314-000991 | CP-11314-000991-XH_Q4-1 | 旋向 | 0 | 右旋 |  |  |  |  | BF01 | 每批抽10件 | 0 | 0 | 1 | 0 | 0
XH_Q4 | 1 | 11314-000991 | CP-11314-000991-XH_Q4-2 | 总圈数 | 0 | 17.75[+0.5,0] |  |  |  |  | BF01 | 每批抽10件 | 0 | 0 | 1 | 0 | 0
XH_Q4 | 1 | 11314-000991 | CP-11314-000991-XH_Q4-3 | 有效圈数 | 0 | （14.95） |  |  |  |  | BF01 | 每批抽10件 | 0 | 0 | 1 | 0 | 0
XH_Q4 | 1 | 11314-000991 | CP-11314-000991-XH_Q4-4 | 宽度 | 1 | 3.25±0.03 | 3.28 | 3.25 | 3.22 |  |  | 每批抽10件 | 0 | 0 | 1 | 0 | 0
XH_Q4 | 1 | 11314-000991 | CP-11314-000991-XH_Q4-5 | 厚度 | 1 | 4.5±0.05 | 4.55 | 4.5 | 4.45 |  |  | 每批抽10件 | 0 | 0 | 1 | 0 | 0
XH_Q4 | 1 | 11314-000991 | CP-11314-000991-XH_Q4-6 | 小端内径 | 1 | φ25.8±0.25 | 26.05 | 25.8 | 25.55 |  |  | 每批抽10件 | 0 | 0 | 1 | 0 | 0
XH_Q4 | 1 | 11314-000991 | CP-11314-000991-XH_Q4-7 | 大端外径 | 1 | φ35.3±0.3 | 35.6 | 35.3 | 35 |  |  | 每批抽10件 | 0 | 0 | 1 | 0 | 0
XH_Q4 | 1 | 11314-000991 | CP-11314-000991-XH_Q4-8 | 自由高度 | 1 | 154.55±1.5 | 156.05 | 154.55 | 153.05 |  |  | 每批抽10件 | 0 | 0 | 1 | 0 | 0
XH_Q4 | 1 | 11314-000991 | CP-11314-000991-XH_Q4-9 | 磨面范围 | 0 | 270°~300° |  |  |  |  | BF01 | 每批抽10件 | 0 | 0 | 1 | 0 | 0
XH_Q4 | 1 | 11314-000991 | CP-11314-000991-XH_Q4-10 | 倒角尺寸 | 1 | 0.75±0.25*45° | 1 | 0.75 | 0.5 |  |  | 每批抽10件 | 0 | 0 | 1 | 0 | 0
XH_Q4 | 1 | 11314-000991 | CP-11314-000991-XH_Q4-11 | 位置度 | 1 | ≤0.8 | 0.8 |  | -9999 |  |  | 每批抽10件 | 0 | 0 | 1 | 0 | 0
XH_Q4 | 1 | 11314-000991 | CP-11314-000991-XH_Q4-12 | 平行度 | 1 | ≤0.6 | 0.6 |  | -9999 |  |  | 每批抽10件 | 0 | 0 | 1 | 0 | 0
XH_Q4 | 1 | 11314-000991 | CP-11314-000991-XH_Q4-13 | 垂直度 | 1 | ≤3.0 | 3 |  | -9999 |  |  | 每批抽10件 | 0 | 0 | 1 | 0 | 0
XH_Q4 | 1 | 11314-000991 | CP-11314-000991-XH_Q4-14 | 两端头间隙 | 1 | ≤0.15 | 0.15 |  | -9999 |  |  | 每批抽10件 | 0 | 0 | 1 | 0 | 0
XH_Q4 | 1 | 11314-000991 | CP-11314-000991-XH_Q4-15 | 两端头厚度 | 1 | ≥0.57 | 9999 |  | 0.57 |  |  | 每批抽10件 | 0 | 0 | 1 | 0 | 0
XH_Q4 | 1 | 11314-000991 | CP-11314-000991-XH_Q4-16 | 刚度 | 1 | 9.5-221=8±0.8/ 43.85-60.252=15±1.5/ 将弹簧压下9.5~22检测刚度为1=8±0.8/ 将弹簧压下43.85~60.25检测刚度为2=15±1.5 | 8.8 | 8 | 7.2 |  |  | 每批抽10件 | 0 | 0 | 1 | 0 | 0
XH_Q4 | 1 | 11314-000991 | CP-11314-000991-XH_Q4-17 | 并紧试验 | 1 | 1301=82±1.5 将弹簧施加1301,测量弹簧高度=82±1.5 | 83.5 | 82 | 80.5 |  |  | 每批抽10件 | 0 | 0 | 1 | 0 | 0
XH_Q4 | 1 | 11314-000991 | CP-11314-000991-XH_Q4-18 | 刚度转折点 | 1 | 252.41.867.442 1=31.55±5 将弹簧压缩至并紧后测力,将弹簧施加252.4,测量变形量1,施加867.44,测量变形量2 1=31.55±5 | 36.55 | 31.55 | 26.55 |  |  | 每批抽10件 | 0 | 0 | 1 | 0 | 0
XH_Q4 | 1 | 11314-000991 | CP-11314-000991-XH_Q4-19 | 大端外露圈数 | 1 | 1.4~1.8 | 1.8 | 1.6 | 1.4 |  |  | 每批抽10件 | 0 | 0 | 1 | 0 | 0
XH_Q4 | 1 | 11314-000991 | CP-11314-000991-XH_Q4-20 | 压出力 | 1 | ≥33 | 9999 |  | 33 |  |  | 每批抽10件 | 0 | 0 | 1 | 0 | 0
XH_Q4 | 1 | 11314-000991 | CP-11314-000991-XH_Q4-21 | 表面质量 | 0 | 3), 弹簧喷丸,弹簧不允许有划伤,锈蚀,不允许有肉眼可见的有害缺陷,零件交付表面防护处理,所有零件在运输,存储（最少3个月）和最终组装之前,零件应为干燥,清洁且无生锈零件 |  |  |  |  | BF01 | 每批抽10件 | 0 | 0 | 1 | 0 | 0
XH_C19 | 1 | 11314-000991 | CP-11314-000991-XH_C19-1 | 包装数量 | 0 | 只/箱 |  |  |  |  | BF01 | 100%全检 | 0 | 0 | 1 | 0 | 0
XH_C19 | 1 | 11314-000991 | CP-11314-000991-XH_C19-2 | 标识 | 0 | 箱两侧贴合格证 |  |  |  |  | BF01 | 100%全检 | 0 | 0 | 1 | 0 | 0
XH_C19 | 1 | 11314-000991 | CP-11314-000991-XH_C19-3 | 包装牢固 | 0 | #字打包 |  |  |  |  | BF01 | 100%全检 | 0 | 0 | 1 | 0 | 0
XH_Q5 | 1 | 11314-000991 | CP-11314-000991-XH_Q5-1 | 旋向 | 0 | 右旋 |  |  |  |  | BF01 |  | 0 | 0 | 1 | 0 | 0
XH_Q5 | 1 | 11314-000991 | CP-11314-000991-XH_Q5-2 | 总圈数 | 0 | 17.75[+0.5,0] |  |  |  |  | BF01 |  | 0 | 0 | 1 | 0 | 0
XH_Q5 | 1 | 11314-000991 | CP-11314-000991-XH_Q5-3 | 有效圈数 | 0 | （14.95） |  |  |  |  | BF01 |  | 0 | 0 | 1 | 0 | 0
XH_Q5 | 1 | 11314-000991 | CP-11314-000991-XH_Q5-4 | 宽度 | 1 | 3.25±0.03 | 3.28 | 3.25 | 3.22 |  |  |  | 0 | 0 | 1 | 0 | 0
XH_Q5 | 1 | 11314-000991 | CP-11314-000991-XH_Q5-5 | 厚度 | 1 | 4.5±0.05 | 4.55 | 4.5 | 4.45 |  |  |  | 0 | 0 | 1 | 0 | 0
XH_Q5 | 1 | 11314-000991 | CP-11314-000991-XH_Q5-6 | 小端内径 | 1 | φ25.8±0.25 | 26.05 | 25.8 | 25.55 |  |  |  | 0 | 0 | 1 | 0 | 0
XH_Q5 | 1 | 11314-000991 | CP-11314-000991-XH_Q5-7 | 大端外径 | 1 | φ35.3±0.3 | 35.6 | 35.3 | 35 |  |  |  | 0 | 0 | 1 | 0 | 0
XH_Q5 | 1 | 11314-000991 | CP-11314-000991-XH_Q5-8 | 自由高度 | 1 | 154.55±1.5 | 156.05 | 154.55 | 153.05 |  |  |  | 0 | 0 | 1 | 0 | 0
XH_Q5 | 1 | 11314-000991 | CP-11314-000991-XH_Q5-9 | 磨面范围 | 0 | 270°~300° |  |  |  |  | BF01 |  | 0 | 0 | 1 | 0 | 0
XH_Q5 | 1 | 11314-000991 | CP-11314-000991-XH_Q5-10 | 倒角尺寸 | 1 | 0.75±0.25*45° | 1 | 0.75 | 0.5 |  |  |  | 0 | 0 | 1 | 0 | 0
XH_Q5 | 1 | 11314-000991 | CP-11314-000991-XH_Q5-11 | 位置度 | 1 | ≤0.8 | 0.8 |  | -9999 |  |  |  | 0 | 0 | 1 | 0 | 0
XH_Q5 | 1 | 11314-000991 | CP-11314-000991-XH_Q5-12 | 平行度 | 1 | ≤0.6 | 0.6 |  | -9999 |  |  |  | 0 | 0 | 1 | 0 | 0
XH_Q5 | 1 | 11314-000991 | CP-11314-000991-XH_Q5-13 | 垂直度 | 1 | ≤3.0 | 3 |  | -9999 |  |  |  | 0 | 0 | 1 | 0 | 0
XH_Q5 | 1 | 11314-000991 | CP-11314-000991-XH_Q5-14 | 两端头间隙 | 1 | ≤0.15 | 0.15 |  | -9999 |  |  |  | 0 | 0 | 1 | 0 | 0
XH_Q5 | 1 | 11314-000991 | CP-11314-000991-XH_Q5-15 | 两端头厚度 | 1 | ≥0.57 | 9999 |  | 0.57 |  |  |  | 0 | 0 | 1 | 0 | 0
XH_Q5 | 1 | 11314-000991 | CP-11314-000991-XH_Q5-16 | 刚度 | 1 | 9.5-221=8±0.8/ 43.85-60.252=15±1.5/ 将弹簧压下9.5~22检测刚度为1=8±0.8/ 将弹簧压下43.85~60.25检测刚度为2=15±1.5 | 8.8 | 8 | 7.2 |  |  |  | 0 | 0 | 1 | 0 | 0
XH_Q5 | 1 | 11314-000991 | CP-11314-000991-XH_Q5-17 | 并紧试验 | 1 | 1301=82±1.5 将弹簧施加1301,测量弹簧高度=82±1.5 | 83.5 | 82 | 80.5 |  |  |  | 0 | 0 | 1 | 0 | 0
XH_Q5 | 1 | 11314-000991 | CP-11314-000991-XH_Q5-18 | 刚度转折点 | 1 | 252.41.867.442 1=31.55±5 将弹簧压缩至并紧后测力,将弹簧施加252.4,测量变形量1,施加867.44,测量变形量2 1=31.55±5 | 36.55 | 31.55 | 26.55 |  |  |  | 0 | 0 | 1 | 0 | 0
XH_Q5 | 1 | 11314-000991 | CP-11314-000991-XH_Q5-19 | 大端外露圈数 | 1 | 1.4~1.8 | 1.8 | 1.6 | 1.4 |  |  |  | 0 | 0 | 1 | 0 | 0
XH_Q5 | 1 | 11314-000991 | CP-11314-000991-XH_Q5-20 | 压出力 | 1 | ≥33 | 9999 |  | 33 |  |  |  | 0 | 0 | 1 | 0 | 0
XH_Q5 | 1 | 11314-000991 | CP-11314-000991-XH_Q5-21 | 表面质量 | 0 | 3), 弹簧喷丸,弹簧不允许有划伤,锈蚀,不允许有肉眼可见的有害缺陷,零件交付表面防护处理,所有零件在运输,存储（最少3个月）和最终组装之前,零件应为干燥,清洁且无生锈零件 |  |  |  |  | BF01 |  | 0 | 0 | 1 | 0 | 0
XH_Q5 | 1 | 11314-000991 | CP-11314-000991-XH_Q5-23 | 清洁度 | 0 | 4500.22.,0.25. 弹簧允许颗粒物450最大面积0.22,对较小颗粒的数量没有限制,只要不超过重量限制0.25即可 |  |  |  |  | BF01 |  | 0 | 0 | 1 | 0 | 0
XH_Q5 | 1 | 11314-000991 | CP-11314-000991-XH_Q5-24 | 疲劳试验 | 1 | ±50.8; :3.1; :1 ≤5%;≤5%,, 行程：±50.8； 频率：3.1； 寿命：100万次 高度损失≤5%；刚度损失≤5%,弹簧不得断裂及异常变形,弹簧工作区间缸筒无划伤 | 0.05 |  | -9999 | % |  |  | 0 | 0 | 1 | 0 | 0
XH_Q5 | 1 | 11314-000991 | CP-11314-000991-XH_Q5-25 | 并紧试验 | 1 | 0-2602.2; :2; :2000, ≤5%;≤5%,, 行程：0-2602.2； 频率：2； 寿命：2000次, 高度损失≤5%；刚度损失≤5%,弹簧不得断裂及异常变形,弹簧工作区间缸筒无划伤 | 0.05 |  | -9999 | % |  |  | 0 | 0 | 1 | 0 | 0
Note on B8: sQMS: 必填栏位, 填写作业站主档中且为已核准的作业站编号
Note on C8: sQMS: 必填栏位, 填写欲建立料号的类别, 填写资料为 0:产品品管类别、1:产品、2:物料品管类别、3:物料
Note on D8: sQMS: 必填栏位, 填写产品、物料、品管类别主档中且为已核准的对应编号
Note on E8: sQMS: 必填栏位, 填写欲建立在计量/计数品管项目主档中的品管项目编号
Note on F8: sQMS: 必填栏位, 填写欲建立在计量/计数品管项目主档中的品管项目名称
Note on G8: sQMS: 必填栏位, 填写欲建立何种类别的品管项目, 填写资料为 0: 计数、1:计量
Note on H8: sQMS: 计量品管项目为必填栏位, 填写该项目的检验规格, 若规格有特殊字符号可填入此便于参照, 如: φ, °, △, ▽, ∠, ◎...
Note on I8: sQMS: 计量品管项目为必填栏位, 填写该规格上限值, 必须为数字, 若为单边规格不需填值时, 栏位空白即可
Note on J8: sQMS: 非必填栏位, 填写该规格中心值, 必须为数字, 若无规格中心值时, 栏位空白即可
Note on K8: sQMS: 计量品管项目为必填栏位, 填写该规格下限值, 必须为数字, 若为单边规格不需填值时, 栏位空白即可
Note on L8: sQMS: 非必填栏位, 主要设定计量品管项目主档的单位
Note on M8: sQMS: 计数品管项目为必填栏位, 填写异常现象主档中且为已核准的原因编号, 若该项目有多项原因则编号与编号中间可用＂;＂区隔
Note on N8: sQMS: 必填栏位, 填写抽样计划主档中且为已核准的计划编号
Note on O8: sQMS: 非必填栏位, 设定PQC检验单检验类型为出站检验时, 是否需要检验的品管项目, 0：不检验、1：需检验
Note on P8: sQMS: 非必填栏位, 设定PQC检验单检验类型为首件检验时, 是否需要检验的品管项目, 0：不检验、1：需检验
Note on Q8: sQMS: 非必填栏位, 设定PQC检验单检验类型为巡检时, 是否需要检验的品管项目, 0：不检验、1：需检验
Note on R8: sQMS: 非必填栏位, 设定PQC检验单检验类型为自检时, 是否需要检验的品管项目, 0：不检验、1：需检验
Note on S8: sQMS: 非必填栏位, 设定PQC检验单检验类型为末检时, 是否需要检验的品管项目, 0：不检验、1：需检验
Note on T8: sQMS: 非必填栏位, 建立检验标准设定中的预设检验员, 填写已建立在使用者主档中已核准的使用者编号, 可填写多个编号, 编号与编号间用半形＂¦＂区隔, 最多填写三个。 ＊若多列相同的检验标准, 则系统卡控填写的预设检验员需为一致
Note on U8: sQMS: 计数品管项目为非必填栏位, 填写已建立在判退法则中且已核准的编号