## Sheet1
必填栏位
计量品管项目必填栏位
|  |  | 计数品管项目必填栏位 |  |  | 非必填栏位
作业站别 Process Step Number | 产品、料件资讯 Part Information |  | 制程检验 CHARACTERISTICS |  |  | 检验方法 Inspection method
Opno | QCOBJECTTYPE | QCOBJECTNO | QCItemNo | QCItemName | QCITEMTYPE | SPEC | USL | CS | LSL | Unit | Reason | PlanNo | PQC | FIRSTINSP | INSPECT | SELFINSP | LASTINSP | EmployeeNo | RuleNo
作业站编号 | 物料类别 0:产品品管类别 1:产品 2:物料品管类别 3:物料 | 料号 | 品管项目编号 | 品管项目名称 | 品管项目类别 0：计数 1：计量 | 检验规格SPEC. | 规格上限值USL | 规格中心值CS | 规格下限值LSL | 单位 Unit | 缺陷原因 原因主资料编号 (多个以分号分隔) | 抽样计划编号 | 出站检验 作业站为PQC才需填写 0：不检验(默认) 1：需检验 | 首件检验 作业站为PQC才需填写 0：不检验(默认) 1：需检验 | 巡检 作业站为PQC才需填写 0：不检验(默认) 1：需检验 | 自检 作业站为PQC才需填写 0：不检验(默认) 1：需检验 | 末检 作业站为PQC才需填写 0：不检验(默认) 1：需检验 | 检验员 (检验员1¦检验员2¦检验员3) | 判退法则编号 （计数）
IQC | 3 | 21107-000272 | CP-21107-000272-IQC-1-2 | 化学成分 | 0 | 55淬 |  |  |  |  | BF01 | 每季度抽1件 | 0 | 0 | 1 | 0 | 0
IQC | 3 | 21107-000272 | CP-21107-000272-IQC-1-3 | 抗拉强度 | 0 | 1910-2010 |  |  |  |  | BF01 | 每批抽1件 | 0 | 0 | 1 | 0 | 0
IQC | 3 | 21107-000272 | CP-21107-000272-IQC-4 | 同盘波动 | 1 | ≤80 | 80 |  |  | MPa |  | 每批抽1件 | 0 | 0 | 1 | 0 | 0
IQC | 3 | 21107-000272 | CP-21107-000272-IQC-5 | 断面收缩率 | 1 | ≥40% | 99999 |  | 0.4 | % |  | 每批抽1件 | 0 | 0 | 1 | 0 | 0
IQC | 3 | 21107-000272 | CP-21107-000272-IQC-6 | 金相组织 | 1 | ≤0.03 脱碳深度≤0.03 回火屈氏体 | 0.03 |  |  | mm |  | 每季度抽1件 | 0 | 0 | 1 | 0 | 0
IQC | 3 | 21107-000272 | CP-21107-000272-IQC-7 | 表面质量 | 0 | 表面无锈迹、拉丝、麻点等缺陷 |  |  |  |  | BF01 | 每批抽3件 | 0 | 0 | 1 | 0 | 0
IQC | 3 | 21107-000272 | CP-21107-000272-IQC-1 | 材料线径 | 1 | 2.85±0.02*8.15±0.02/7.8±0.02 | 2.87 | 2.85 | 2.83 |  |  | 逐件确认 | 0 | 0 | 1 | 0 | 0
IQC | 3 | 21107-000272 | CP-21107-000272-IQC-2-2 | 材料牌号 | 0 | 55淬 |  |  |  |  | BF01 | 逐件确认 | 0 | 0 | 1 | 0 | 0
IQC | 3 | 21107-000272 | CP-21107-000272-IQC-2-3 | 表面质量 | 0 | 表面无锈迹、拉丝、麻点等缺陷 |  |  |  |  | BF01 | 逐件确认 | 0 | 0 | 1 | 0 | 0
XH_A01 | 1 | 21107-000272 | CP-21107-000272-XH_A01-1 | 旋向 | 0 | 右旋 |  |  |  |  | BF01 | 首件抽5件 | 1 | 1 | 1 | 0 | 0
XH_A01 | 1 | 21107-000272 | CP-21107-000272-XH_A01-2 | 成型后材料规格 | 1 | 2.85±0.03 8±0.05 | 2.88 | 2.85 | 2.82 |  |  | 首件抽5件 | 1 | 1 | 1 | 0 | 0
XH_A01 | 1 | 21107-000272 | CP-21107-000272-XH_A01-3 | 总圈数/支撑圈 | 1 | 9.25±0.1/两端各1.05圈 | 9.35 | 9.25 | 9.15 |  |  | 首件抽5件 | 1 | 1 | 1 | 0 | 0
XH_A01 | 1 | 21107-000272 | CP-21107-000272-XH_A01-4 | 过渡圈 | 0 | 0.5-1 , 过渡圈0.5-1圈，保持中间内径不少于两圈 |  |  |  |  | BF01 | 首件抽5件 | 1 | 1 | 1 | 0 | 0
XH_A01 | 1 | 21107-000272 | CP-21107-000272-XH_A01-5 | 两端内径 | 1 | Φ27.9 [0,-0.3] | 27.9 | 27.75 | 27.6 |  |  | 首件抽5件 | 1 | 1 | 1 | 0 | 0
XH_A01 | 1 | 21107-000272 | CP-21107-000272-XH_A01-6 | 中间外径 | 0 | Φ33.1 [+0.3，0] |  |  |  |  | BF01 | 首件抽5件 | 1 | 1 | 1 | 0 | 0
XH_A01 | 1 | 21107-000272 | CP-21107-000272-XH_A01-7 | 自由高度 | 0 | 140[+3，0] |  |  |  |  | BF01 | 首件抽5件 | 1 | 1 | 1 | 0 | 0
XH_A01 | 1 | 21107-000272 | CP-21107-000272-XH_A01-8 | 表面质量 | 0 | 簧圈不允许凹凸不平、划伤、压痕等缺陷 |  |  |  |  | BF01 | 首件抽5件 | 1 | 1 | 1 | 0 | 0
XH_A01 | 1 | 21107-000272 | CP-21107-000272-XH_A01-11 | 工装刀具 | 0 | 无破损、松动 |  |  |  |  | BF01 | 首件抽1件 | 1 | 0 | 0 | 1 | 0
XH_B01 | 1 | 21107-000272 | CP-21107-000272-XH_B01-1 | 摆放方式 | 0 | 摆放方式: 弹簧散放，不得超过三层 |  |  |  |  | BF01 | 定时抽1件 | 1 | 0 | 1 | 0 | 0
XH_B01 | 1 | 21107-000272 | CP-21107-000272-XH_B01-2 | 回火温度 | 1 | 380±15℃ | 395 | 380 | 365 | ℃ |  | 每小时抽检 | 1 | 0 | 1 | 0 | 0
XH_B01 | 1 | 21107-000272 | CP-21107-000272-XH_B01-3 | 保温时间 | 0 | 3535分钟 |  |  |  |  | BF01 | 定时抽1件 | 1 | 0 | 1 | 0 | 0
XH_B01 | 1 | 21107-000272 | CP-21107-000272-XH_B01-4 | 两端内径 | 1 | Φ27.6±0.2 | 27.8 | 27.6 | 27.4 |  |  | 首件抽5件 | 1 | 1 | 1 | 0 | 0
XH_B01 | 1 | 21107-000272 | CP-21107-000272-XH_B01-5 | 两端外径 | 1 | Φ33.8 | 33.8 |  |  |  |  | 首件抽5件 | 1 | 1 | 1 | 0 | 0
XH_B01 | 1 | 21107-000272 | CP-21107-000272-XH_B01-6 | 中间外径 | 0 | （Φ32.7） |  |  |  |  | BF01 | 首件抽5件 | 1 | 1 | 1 | 0 | 0
XH_B01 | 1 | 21107-000272 | CP-21107-000272-XH_B01-7 | 回火后硬度 | 1 | 51～54.5 | 54.5 | 52.75 | 51 |  |  | 首件抽1件 | 1 | 0 | 1 | 0 | 0
XH_B03 | 1 | 21107-000272 | CP-21107-000272-XH_B03-1 | 自由高度 | 1 | 132±2.5 | 134.5 | 132 | 129.5 |  |  | 首件抽5件 | 1 | 1 | 1 | 0 | 0
XH_B03 | 1 | 21107-000272 | CP-21107-000272-XH_B03-2 | 磨面范围 | 0 | 300°±30° |  |  |  |  | BF01 | 首件抽5件 | 1 | 1 | 1 | 0 | 0
XH_B03 | 1 | 21107-000272 | CP-21107-000272-XH_B03-3 | 端厚 | 1 | ≥1 | 99999 |  | 1 |  |  | 首件抽5件 | 1 | 1 | 1 | 0 | 0
XH_B03 | 1 | 21107-000272 | CP-21107-000272-XH_B03-4 | 垂直度 | 1 | ≤3.8 | 3.8 |  |  |  |  | 首件抽5件 | 1 | 1 | 1 | 0 | 0
XH_B03 | 1 | 21107-000272 | CP-21107-000272-XH_B03-5 | 两端头间隙 | 1 | ≤0.6 45 ° 测量点从45°开始到线圈磨面尾端 | 0.6 |  |  | M |  | 首件抽5件 | 1 | 1 | 1 | 0 | 0
XH_B03 | 1 | 21107-000272 | CP-21107-000272-XH_B03-6 | 平行度 | 1 | ≤0.8 | 0.8 |  |  |  |  | 首件抽5件 | 1 | 1 | 1 | 0 | 0
XH_B03 | 1 | 21107-000272 | CP-21107-000272-XH_B03-7 | 同心度 | 1 | ≤1.5 | 1.5 |  |  |  |  | 首件抽5件 | 1 | 1 | 1 | 0 | 0
XH_B03 | 1 | 21107-000272 | CP-21107-000272-XH_B03-8 | 压并高度 | 1 | 71.5±1.5 | 73 | 71.5 | 70 |  |  | 首件抽5件 | 1 | 1 | 1 | 0 | 0
XH_B05 | 1 | 21107-000272 | CP-21107-000272-XH_B05-1 | 外观 | 0 | 两端头无尖角、飞边、毛刺残留，不得擦伤临圈 |  |  |  |  | BF01 | 首件抽5件 | 1 | 1 | 1 | 0 | 0
XH_B05 | 1 | 21107-000272 | CP-21107-000272-XH_B05-2 | 倒角尺寸 | 1 | 0.75±0.25*45° | 1 | 0.75 | 0.5 |  |  | 首件抽5件 | 1 | 1 | 1 | 0 | 0
XH_B05 | 1 | 21107-000272 | CP-21107-000272-XH_B05-3 | 砂轮刀具 | 0 | 金刚砂轮头 |  |  |  |  | BF01 | 每批抽1件 | 1 | 0 | 1 | 0 | 0
XH_B05 | 1 | 21107-000272 | CP-21107-000272-XH_B05-4 | 砂轮头外观 | 0 | 不得有崩边、裂纹、掉砂、变形等缺陷 |  |  |  |  | BF01 | 每批抽1件 | 1 | 0 | 1 | 0 | 0
XH_B07 | 1 | 21107-000272 | CP-21107-000272-XH_B07-1 | 覆盖率 | 1 | ≥95%， 表面覆盖率:≥95% | 99999 |  | 0.95 | % |  | 首件抽1件 | 1 | 1 | 1 | 0 | 0
XH_B07 | 1 | 21107-000272 | CP-21107-000272-XH_B07-2 | 抛丸强度 | 1 | 0.35～0.50 | 0.5 | 0.425 | 0.35 |  |  | 首件抽1件 | 1 | 1 | 1 | 0 | 0
XH_B07 | 1 | 21107-000272 | CP-21107-000272-XH_B07-3 | 抛丸电流 | 0 | 25～30 |  |  |  |  | BF01 | 首件抽1件 | 1 | 1 | 1 | 0 | 0
XH_B07 | 1 | 21107-000272 | CP-21107-000272-XH_B07-4 | 抛丸时间 | 0 | 25 25 分钟 |  |  |  |  | BF01 | 首件抽1件 | 1 | 1 | 1 | 0 | 0
XH_B07 | 1 | 21107-000272 | CP-21107-000272-XH_B07-5 | 丸径比例 | 1 | Φ0.7 + Φ0.6 + Φ0.5 ≥ 85% | 99999 |  | 0.85 | % |  | 每周抽1件 | 1 | 0 | 1 | 0 | 0
XH_B08 | 1 | 21107-000272 | CP-21107-000272-XH_B08-1 | 覆盖率 | 1 | ≥95%， 表面覆盖率:≥95% | 99999 |  | 0.95 | % |  | 首件抽1件 | 1 | 1 | 1 | 0 | 0
XH_B08 | 1 | 21107-000272 | CP-21107-000272-XH_B08-2 | 抛丸强度 | 1 | 0.15～0.30 | 0.3 | 0.225 | 0.15 |  |  | 首件抽1件 | 1 | 1 | 1 | 0 | 0
XH_B08 | 1 | 21107-000272 | CP-21107-000272-XH_B08-3 | 抛丸电流 | 0 | 25～30 |  |  |  |  | BF01 | 首件抽1件 | 1 | 1 | 1 | 0 | 0
XH_B08 | 1 | 21107-000272 | CP-21107-000272-XH_B08-4 | 抛丸时间 | 0 | 10 10 分钟 |  |  |  |  | BF01 | 首件抽1件 | 1 | 1 | 1 | 0 | 0
XH_B08 | 1 | 21107-000272 | CP-21107-000272-XH_B08-5 | 丸径比例 | 1 | Φ0.3 + Φ0.4 + Φ0.5 ≥ 80% | 99999 |  | 0.8 | % |  | 每周抽1件 | 1 | 0 | 1 | 0 | 0
XH_B02 | 1 | 21107-000272 | CP-21107-000272-XH_B02-1 | 摆放方式 | 0 | 摆放方式: 弹簧散放，不得超过三层 |  |  |  |  | BF01 | 定时抽1件 | 1 | 0 | 1 | 0 | 0
XH_B02 | 1 | 21107-000272 | CP-21107-000272-XH_B02-2 | 回火温度 | 1 | 220±15℃ | 235 | 220 | 205 | ℃ |  | 每小时抽检 | 1 | 0 | 1 | 0 | 0
XH_B02 | 1 | 21107-000272 | CP-21107-000272-XH_B02-3 | 保温时间 | 0 | 1010分钟 |  |  |  |  | BF01 | 定时抽1件 | 1 | 0 | 1 | 0 | 0
XH_B19 | 1 | 21107-000272 | CP-21107-000272-XH_B19-1 | 压缩后自由高度 | 1 | 126.5 ±1.5 | 128 | 126.5 | 125 |  |  | 首件抽5件 | 1 | 1 | 1 | 0 | 0
XH_B19 | 1 | 21107-000272 | CP-21107-000272-XH_B19-2 | 外观 | 0 | 弹簧端圈无明显压痕、无变形 |  |  |  |  | BF01 | 首件抽5件 | 1 | 1 | 1 | 0 | 0
XH_B19 | 1 | 21107-000272 | CP-21107-000272-XH_B19-3 | 压缩高度 | 1 | (71.5±1.5) | 73 | 71.5 | 70 |  |  | 首件抽5件 | 1 | 1 | 1 | 0 | 0
XH_B19 | 1 | 21107-000272 | CP-21107-000272-XH_B19-4 | 压缩次数 | 0 | 1次 |  |  |  |  | BF01 | 首件抽5件 | 1 | 1 | 1 | 0 | 0
XH_B19 | 1 | 21107-000272 | CP-21107-000272-XH_B19-5 | 垂直度 | 1 | ≤3.8 | 3.8 |  |  |  |  | 首件抽5件 | 1 | 1 | 1 | 0 | 0
XH_B27 | 1 | 21107-000272 | CP-21107-000272-XH_B27-1 | 残余磁量 | 1 | ≤3 | 3 |  |  |  |  | 定时抽3件 | 1 | 0 | 0 | 1 | 0
XH_B27 | 1 | 21107-000272 | CP-21107-000272-XH_B27-2 | 外观 | 0 | 端头间隙间不得存在丸粒 |  |  |  |  | BF01 | 定时抽1件 | 1 | 0 | 0 | 1 | 0
XH_C05 | 1 | 21107-000272 | CP-21107-000272-XH_C05-3 | 清洗剂添加比例 | 0 | 8% (500 , 8% 460 40) 8%（500容量，8%即加水460溶剂40） |  |  |  |  | BF01 | 每批抽1件 | 1 | 0 | 0 | 1 | 0
XH_C05 | 1 | 21107-000272 | CP-21107-000272-XH_C05-4 | 值 | 1 | 11～13 | 13 | 12 | 11 |  |  | 定时抽1件 | 1 | 0 | 0 | 1 | 0
XH_C05 | 1 | 21107-000272 | CP-21107-000272-XH_C05-5 | 折光系数 | 1 | 1.2～1.4 | 1.4 | 1.3 | 1.2 |  |  | 定时抽1件 | 1 | 0 | 0 | 1 | 0
XH_C05 | 1 | 21107-000272 | CP-21107-000272-XH_C05-6 | 溶液温度 | 0 | 65℃～70℃ |  |  |  |  | BF01 | 定时抽1件 | 1 | 0 | 0 | 1 | 0
XH_C05 | 1 | 21107-000272 | CP-21107-000272-XH_C05-7 | 超声波发生器频率 | 1 | 4～5 | 5 | 4.5 | 4 |  |  | 定时抽1件 | 1 | 0 | 0 | 1 | 0
XH_C05 | 1 | 21107-000272 | CP-21107-000272-XH_C05-8 | 脱脂时间 | 0 | 5分钟 |  |  |  |  | BF01 | 定时抽1件 | 1 | 0 | 0 | 1 | 0
XH_C05 | 1 | 21107-000272 | CP-21107-000272-XH_C05-9 | 过滤器滤网清洗 | 0 | 15 ; 每生产15天需清洗滤网； |  |  |  |  | BF01 | 每批抽1件 | 1 | 0 | 0 | 1 | 0
XH_C05 | 1 | 21107-000272 | CP-21107-000272-XH_C05-10 | 过滤器滤芯更换 | 0 | 30 ; 每生产30天需更换滤芯； |  |  |  |  | BF01 | 每批抽1件 | 1 | 0 | 0 | 1 | 0
XH_C05 | 1 | 21107-000272 | CP-21107-000272-XH_C05-11 | 清槽换液 | 0 | 30 每生产30天需清槽换液 |  |  |  |  | BF01 | 每批抽1件 | 1 | 0 | 0 | 1 | 0
XH_C05 | 1 | 21107-000272 | CP-21107-000272-XH_C05-12 | 清洗剂添加比例 | 0 | 6% (500 , 6% 470 30) 6%（500容量，6%即加水470溶剂30） |  |  |  |  | BF01 | 每批抽1件 | 1 | 0 | 0 | 1 | 0
XH_C05 | 1 | 21107-000272 | CP-21107-000272-XH_C05-13 | 值 | 1 | 11～13 | 13 | 12 | 11 |  |  | 定时抽1件 | 1 | 0 | 0 | 1 | 0
XH_C05 | 1 | 21107-000272 | CP-21107-000272-XH_C05-14 | 折光系数 | 1 | 1.2～1.4 | 1.4 | 1.3 | 1.2 |  |  | 定时抽1件 | 1 | 0 | 0 | 1 | 0
XH_C05 | 1 | 21107-000272 | CP-21107-000272-XH_C05-15 | 溶液温度 | 0 | 65℃～70℃ |  |  |  |  | BF01 | 定时抽1件 | 1 | 0 | 0 | 1 | 0
XH_C05 | 1 | 21107-000272 | CP-21107-000272-XH_C05-16 | 超声波发生器频率 | 1 | 4～5 | 5 | 4.5 | 4 |  |  | 定时抽1件 | 1 | 0 | 0 | 1 | 0
XH_C05 | 1 | 21107-000272 | CP-21107-000272-XH_C05-17 | 脱脂时间 | 0 | 5分钟 |  |  |  |  | BF01 | 定时抽1件 | 1 | 0 | 0 | 1 | 0
XH_C05 | 1 | 21107-000272 | CP-21107-000272-XH_C05-18 | 过滤器滤网清洗 | 0 | 15 ; 每生产15天需清洗滤网； |  |  |  |  | BF01 | 每批抽1件 | 1 | 0 | 0 | 1 | 0
XH_C05 | 1 | 21107-000272 | CP-21107-000272-XH_C05-19 | 过滤器滤芯更换 | 0 | 30 ; 每生产30天需更换滤芯； |  |  |  |  | BF01 | 每批抽1件 | 1 | 0 | 0 | 1 | 0
XH_C05 | 1 | 21107-000272 | CP-21107-000272-XH_C05-20 | 清槽换液 | 0 | 30 每生产30天需清槽换液 |  |  |  |  | BF01 | 每批抽1件 | 1 | 0 | 0 | 1 | 0
XH_C05 | 1 | 21107-000272 | CP-21107-000272-XH_C05-21 | 防锈剂添加比例 | 0 | 5% (500 , 5% 475 25) 5%（500容量，5%即加水475溶剂25） |  |  |  |  | BF01 | 每批抽1件 | 1 | 0 | 0 | 1 | 0
XH_C05 | 1 | 21107-000272 | CP-21107-000272-XH_C05-22 | 值 | 1 | 11～13 | 13 | 12 | 11 |  |  | 定时抽1件 | 1 | 0 | 0 | 1 | 0
XH_C05 | 1 | 21107-000272 | CP-21107-000272-XH_C05-23 | 折光系数 | 1 | 1.2～1.4 | 1.4 | 1.3 | 1.2 |  |  | 定时抽1件 | 1 | 0 | 0 | 1 | 0
XH_C05 | 1 | 21107-000272 | CP-21107-000272-XH_C05-24 | 溶液温度 | 0 | 65℃～70℃ |  |  |  |  | BF01 | 定时抽1件 | 1 | 0 | 0 | 1 | 0
XH_C05 | 1 | 21107-000272 | CP-21107-000272-XH_C05-25 | 漂洗时间 | 0 | 5 5分钟 |  |  |  |  | BF01 | 定时抽1件 | 1 | 0 | 0 | 1 | 0
XH_C05 | 1 | 21107-000272 | CP-21107-000272-XH_C05-26 | 过滤器滤网清洗 | 0 | 15 ; 每生产15天需清洗滤网； |  |  |  |  | BF01 | 每批抽1件 | 1 | 0 | 0 | 1 | 0
XH_C05 | 1 | 21107-000272 | CP-21107-000272-XH_C05-27 | 过滤器滤芯更换 | 0 | 30 ; 每生产30天需更换滤芯； |  |  |  |  | BF01 | 每季度抽1件 | 1 | 0 | 0 | 1 | 0
XH_C05 | 1 | 21107-000272 | CP-21107-000272-XH_C05-28 | 清槽换液 | 0 | 30 每生产30天需清槽换液 |  |  |  |  | BF01 | 每批抽1件 | 1 | 0 | 0 | 1 | 0
XH_C05 | 1 | 21107-000272 | CP-21107-000272-XH_C05-29 | 切液时间 | 0 | 5 5分钟 |  |  |  |  | BF01 | 定时抽1件 | 1 | 0 | 0 | 1 | 0
XH_C05 | 1 | 21107-000272 | CP-21107-000272-XH_C05-30 | 温度 | 1 | 110±10℃ | 120 | 110 | 100 | ℃ |  | 定时抽1件 | 1 | 0 | 0 | 1 | 0
XH_C05 | 1 | 21107-000272 | CP-21107-000272-XH_C05-31 | 时间 | 0 | 5 5分钟 |  |  |  |  | BF01 | 定时抽1件 | 1 | 0 | 0 | 1 | 0
XH_C05 | 1 | 21107-000272 | CP-21107-000272-XH_C05-32 | 时间 | 0 | 5 5分钟 |  |  |  |  | BF01 | 定时抽1件 | 1 | 0 | 0 | 1 | 0
XH_C05 | 1 | 21107-000272 | CP-21107-000272-XH_C05-33 | 过滤器滤网清洗 | 0 | 15 每生产15天需清洗滤网 |  |  |  |  | BF01 | 每批抽1件 | 1 | 0 | 0 | 1 | 0
XH_C05 | 1 | 21107-000272 | CP-21107-000272-XH_C05-34 | 过滤器滤芯更换 | 0 | 30 每生产30天需更换滤芯 |  |  |  |  | BF01 | 每批抽1件 | 1 | 0 | 0 | 1 | 0
XH_C05 | 1 | 21107-000272 | CP-21107-000272-XH_C05-35 | 清槽换油 | 0 | 90 每生产90天需更换防锈油 |  |  |  |  | BF01 | 每季度抽1件 | 1 | 0 | 0 | 1 | 0
XH_C05 | 1 | 21107-000272 | CP-21107-000272-XH_C05-36 | 时间 | 0 | 5 5分钟 |  |  |  |  | BF01 | 定时抽1件 | 1 | 0 | 0 | 1 | 0
XH_C05 | 1 | 21107-000272 | CP-21107-000272-XH_C05-37 | 抽油时间 | 0 | 5 5分钟 |  |  |  |  | BF01 | 定时抽1件 | 1 | 0 | 0 | 1 | 0
XH_C05 | 1 | 21107-000272 | CP-21107-000272-XH_C05-38 | 排气时间 | 0 | 20 20秒 |  |  |  |  | BF01 | 定时抽1件 | 1 | 0 | 0 | 1 | 0
XH_C05 | 1 | 21107-000272 | CP-21107-000272-XH_C05-39 | 外观 | 0 | 表面不允许有划伤,锈蚀,不允许有肉眼可见的有害缺陷，表面干燥 |  |  |  |  | BF01 | 定时抽1件 | 1 | 0 | 0 | 1 | 0
XH_Q4 | 1 | 21107-000272 | CP-21107-000272-XH_Q4-1 | 线径 | 1 | 2.85±0.03 8±0.05 | 2.88 | 2.85 | 2.82 |  |  | 每批抽10件 | 1 | 0 | 1 | 0 | 0
XH_Q4 | 1 | 21107-000272 | CP-21107-000272-XH_Q4-2 | 旋向 | 0 | 右旋 |  |  |  |  | BF01 | 每批抽10件 | 1 | 0 | 1 | 0 | 0
XH_Q4 | 1 | 21107-000272 | CP-21107-000272-XH_Q4-3 | 总圈数 | 1 | 9.25±0.25 | 9.5 | 9.25 | 9 |  |  | 每批抽10件 | 1 | 0 | 1 | 0 | 0
XH_Q4 | 1 | 21107-000272 | CP-21107-000272-XH_Q4-4 | 有效圈数 | 0 | 7.15 |  |  |  |  | BF01 | 每批抽10件 | 1 | 0 | 1 | 0 | 0
XH_Q4 | 1 | 21107-000272 | CP-21107-000272-XH_Q4-5 | 两端内径 | 1 | Φ27.6±0.2 | 27.8 | 27.6 | 27.4 |  |  | 每批抽10件 | 1 | 0 | 1 | 0 | 0
XH_Q4 | 1 | 21107-000272 | CP-21107-000272-XH_Q4-6 | 两端外径 | 1 | Φ33.8 | 33.8 |  |  |  |  | 每批抽10件 | 1 | 0 | 1 | 0 | 0
XH_Q4 | 1 | 21107-000272 | CP-21107-000272-XH_Q4-7 | 中间内径 | 1 | Φ27±0.25 | 27.25 | 27 | 26.75 |  |  | 每批抽10件 | 1 | 0 | 1 | 0 | 0
XH_Q4 | 1 | 21107-000272 | CP-21107-000272-XH_Q4-8 | 中间外径 | 0 | （Φ32.7）参考 |  |  |  |  | BF01 | 每批抽10件 | 1 | 0 | 1 | 0 | 0
XH_Q4 | 1 | 21107-000272 | CP-21107-000272-XH_Q4-9 | 自由高度 | 1 | 126.5±2 | 128.5 | 126.5 | 124.5 |  |  | 每批抽10件 | 1 | 0 | 1 | 0 | 0
XH_Q4 | 1 | 21107-000272 | CP-21107-000272-XH_Q4-10 | 磨面范围 | 0 | 300°± 30° |  |  |  |  | BF01 | 每批抽10件 | 1 | 0 | 1 | 0 | 0
XH_Q4 | 1 | 21107-000272 | CP-21107-000272-XH_Q4-11 | 端厚 | 1 | ≥1 | 99999 |  | 1 |  |  | 每批抽10件 | 1 | 0 | 1 | 0 | 0
XH_Q4 | 1 | 21107-000272 | CP-21107-000272-XH_Q4-12 | 两端头间隙 | 1 | ≤0.6 45 ° 测量点从45°开始到线圈磨面尾端 | 0.6 |  |  | M |  | 每批抽10件 | 1 | 0 | 1 | 0 | 0
XH_Q4 | 1 | 21107-000272 | CP-21107-000272-XH_Q4-13 | 倒角尺寸 | 1 | 0.75±0.25*45° | 1 | 0.75 | 0.5 |  |  | 每批抽10件 | 1 | 0 | 1 | 0 | 0
XH_Q4 | 1 | 21107-000272 | CP-21107-000272-XH_Q4-14 | 同心度 | 1 | ≤1.5 | 1.5 |  |  |  |  | 每批抽10件 | 1 | 0 | 1 | 0 | 0
XH_Q4 | 1 | 21107-000272 | CP-21107-000272-XH_Q4-15 | 平行度 | 1 | ≤0.8 | 0.8 |  |  |  |  | 每批抽10件 | 1 | 0 | 1 | 0 | 0
XH_Q4 | 1 | 21107-000272 | CP-21107-000272-XH_Q4-16 | 垂直度 | 1 | ≤3.8 | 3.8 |  |  |  |  | 每批抽10件 | 1 | 0 | 1 | 0 | 0
XH_Q4 | 1 | 21107-000272 | CP-21107-000272-XH_Q4-17 | 刚度 | 1 | 25±2.5/ | 27.5 | 25 | 22.5 |  |  | 每批抽10件 | 1 | 0 | 1 | 0 | 0
XH_Q4 | 1 | 21107-000272 | CP-21107-000272-XH_Q4-18 | 压并高度 | 1 | 71.5±1.5 | 73 | 71.5 | 70 |  |  | 每批抽10件 | 1 | 0 | 1 | 0 | 0
XH_Q4 | 1 | 21107-000272 | CP-21107-000272-XH_Q4-19 | 永久变形 | 1 | ≤0.3 | 0.3 |  |  |  |  | 每批抽10件 | 1 | 0 | 1 | 0 | 0
XH_Q4 | 1 | 21107-000272 | CP-21107-000272-XH_Q4-20 | 表面质量 | 0 | 表面为喷丸处理，不允许有划伤,锈蚀,不允许有肉眼可见的有害缺陷，表面干燥无油污 |  |  |  |  | BF01 | 每批抽10件 | 1 | 0 | 1 | 0 | 0
XH_C19 | 1 | 21107-000272 | CP-21107-000272-XH_C19-1 | 包装数量 | 0 | 只/箱 |  |  |  |  | BF01 | 100%全检 | 1 | 0 | 1 | 0 | 0
XH_C19 | 1 | 21107-000272 | CP-21107-000272-XH_C19-2 | 标识 | 0 | 箱两侧贴合格证 |  |  |  |  | BF01 | 100%全检 | 1 | 0 | 1 | 0 | 0
XH_C19 | 1 | 21107-000272 | CP-21107-000272-XH_C19-3 | 包装牢固 | 0 | #字打包 |  |  |  |  | BF01 | 100%全检 | 1 | 0 | 1 | 0 | 0
XH_Q5 | 1 | 21107-000272 | CP-21107-000272-XH_Q5-1 | 线径 | 1 | 2.85±0.03 8±0.05 | 2.88 | 2.85 | 2.82 |  |  | 每批抽10件 | 1 | 0 | 1 | 0 | 0
XH_Q5 | 1 | 21107-000272 | CP-21107-000272-XH_Q5-2 | 旋向 | 0 | 右旋 |  |  |  |  | BF01 | 每批抽10件 | 1 | 0 | 1 | 0 | 0
XH_Q5 | 1 | 21107-000272 | CP-21107-000272-XH_Q5-3 | 总圈数 | 1 | 9.25±0.25 | 9.5 | 9.25 | 9 |  |  | 每批抽10件 | 1 | 0 | 1 | 0 | 0
XH_Q5 | 1 | 21107-000272 | CP-21107-000272-XH_Q5-4 | 有效圈数 | 0 | 7.15 |  |  |  |  | BF01 | 每批抽10件 | 1 | 0 | 1 | 0 | 0
XH_Q5 | 1 | 21107-000272 | CP-21107-000272-XH_Q5-5 | 两端内径 | 1 | Φ27.6±0.2 | 27.8 | 27.6 | 27.4 |  |  | 每批抽10件 | 1 | 0 | 1 | 0 | 0
XH_Q5 | 1 | 21107-000272 | CP-21107-000272-XH_Q5-6 | 两端外径 | 1 | Φ33.8 | 33.8 |  |  |  |  | 每批抽10件 | 1 | 0 | 1 | 0 | 0
XH_Q5 | 1 | 21107-000272 | CP-21107-000272-XH_Q5-7 | 中间内径 | 1 | Φ27±0.25 | 27.25 | 27 | 26.75 |  |  | 每批抽10件 | 1 | 0 | 1 | 0 | 0
XH_Q5 | 1 | 21107-000272 | CP-21107-000272-XH_Q5-8 | 中间外径 | 0 | （Φ32.7）参考 |  |  |  |  | BF01 | 每批抽10件 | 1 | 0 | 1 | 0 | 0
XH_Q5 | 1 | 21107-000272 | CP-21107-000272-XH_Q5-9 | 自由高度 | 1 | 126.5±2 | 128.5 | 126.5 | 124.5 |  |  | 每批抽10件 | 1 | 0 | 1 | 0 | 0
XH_Q5 | 1 | 21107-000272 | CP-21107-000272-XH_Q5-10 | 磨面范围 | 0 | 300°± 30° |  |  |  |  | BF01 | 每批抽10件 | 1 | 0 | 1 | 0 | 0
XH_Q5 | 1 | 21107-000272 | CP-21107-000272-XH_Q5-11 | 端厚 | 1 | ≥1 | 99999 |  | 1 |  |  | 每批抽10件 | 1 | 0 | 1 | 0 | 0
XH_Q5 | 1 | 21107-000272 | CP-21107-000272-XH_Q5-12 | 两端头间隙 | 1 | ≤0.6 45 ° 测量点从45°开始到线圈磨面尾端 | 0.6 |  |  | M |  | 每批抽10件 | 1 | 0 | 1 | 0 | 0
XH_Q5 | 1 | 21107-000272 | CP-21107-000272-XH_Q5-13 | 倒角尺寸 | 1 | 0.75±0.25*45° | 1 | 0.75 | 0.5 |  |  | 每批抽10件 | 1 | 0 | 1 | 0 | 0
XH_Q5 | 1 | 21107-000272 | CP-21107-000272-XH_Q5-14 | 同心度 | 1 | ≤1.5 | 1.5 |  |  |  |  | 每批抽10件 | 1 | 0 | 1 | 0 | 0
XH_Q5 | 1 | 21107-000272 | CP-21107-000272-XH_Q5-15 | 平行度 | 1 | ≤0.8 | 0.8 |  |  |  |  | 每批抽10件 | 1 | 0 | 1 | 0 | 0
XH_Q5 | 1 | 21107-000272 | CP-21107-000272-XH_Q5-16 | 垂直度 | 1 | ≤3.8 | 3.8 |  |  |  |  | 每批抽10件 | 1 | 0 | 1 | 0 | 0
XH_Q5 | 1 | 21107-000272 | CP-21107-000272-XH_Q5-17 | 刚度 | 1 | 25±2.5/ | 27.5 | 25 | 22.5 |  |  | 每批抽10件 | 1 | 0 | 1 | 0 | 0
XH_Q5 | 1 | 21107-000272 | CP-21107-000272-XH_Q5-18 | 压并高度 | 1 | 71.5±1.5 | 73 | 71.5 | 70 |  |  | 每批抽10件 | 1 | 0 | 1 | 0 | 0
XH_Q5 | 1 | 21107-000272 | CP-21107-000272-XH_Q5-19 | 永久变形 | 1 | ≤0.3 | 0.3 |  |  |  |  | 每批抽10件 | 1 | 0 | 1 | 0 | 0
XH_Q5 | 1 | 21107-000272 | CP-21107-000272-XH_Q5-20 | 表面质量 | 0 | 表面为喷丸处理，不允许有划伤,锈蚀,不允许有肉眼可见的有害缺陷，表面干燥无油污 |  |  |  |  | BF01 | 每批抽10件 | 1 | 0 | 1 | 0 | 0
XH_Q5 | 1 | 21107-000272 | CP-21107-000272-XH_Q5-21 | 清洁度 | 0 | 450 0.22. , 0.25 弹簧允许颗粒物450 最大面积0.22，对较小颗粒的数量没有限制，只要不超过重量限制0.25即可 |  |  |  |  | BF01 | 每批抽10件 | 1 | 0 | 1 | 0 | 0
XH_Q5 | 1 | 21107-000272 | CP-21107-000272-XH_Q5-22 | 疲劳试验1 | 0 | 弹簧在压力管从套环接触延伸弹簧的位置到±38.5最大行程之间以1m/s速度做100万次以正弦方式疲劳试验后自由高度损失不大于5%，刚度损失不大于5%弹簧无破损及异常变形，弹簧工作区间压力管无划痕 |  |  |  |  | BF01 | 每批抽4件 | 1 | 0 | 1 | 0 | 0
XH_Q5 | 1 | 21107-000272 | CP-21107-000272-XH_Q5-23 | 疲劳试验2 | 0 | a.试验行程：0-70%弹簧行程，加载次数：25万次；b.试验行程：0-90%弹簧行程，加载次数：2万次；c.试验行程：0-70%弹簧行程，加载次数：25万次；d.试验行程：0-90%弹簧行程，加载次数：2万次 |  |  |  |  | BF01 | 每批抽4件 | 1 | 0 | 1 | 0 | 0
XH_Q5 | 1 | 21107-000272 | CP-21107-000272-XH_Q5-24 | 并紧试验 | 0 | 弹簧以0-3*压并力大小，以2HZ做2000次循环试验，弹簧自由高度损失不大于5%，刚度损失不大于5%，弹簧无破损及异常变形，弹簧工作区间压力管无划痕 |  |  |  |  | BF01 | 每批抽4件 | 1 | 0 | 1 | 0 | 0
Note on B8: sQMS: 必填栏位, 填写作业站主档中且为已核准的作业站编号
Note on C8: sQMS: 必填栏位, 填写欲建立料号的类别, 填写资料为 0:产品品管类别、1:产品、2:物料品管类别、3:物料
Note on D8: sQMS: 必填栏位, 填写产品、物料、品管类别主档中且为已核准的对应编号
Note on E8: sQMS: 必填栏位, 填写欲建立在计量/计数品管项目主档中的品管项目编号
Note on F8: sQMS: 必填栏位, 填写欲建立在计量/计数品管项目主档中的品管项目名称
Note on G8: sQMS: 必填栏位, 填写欲建立何种类别的品管项目, 填写资料为 0: 计数、1:计量
Note on H8: sQMS: 计量品管项目为必填栏位, 填写该项目的检验规格, 若规格有特殊字符号可填入此便于参照, 如: φ, °, △, ▽, ∠, ◎...
Note on I8: sQMS: 计量品管项目为必填栏位, 填写该规格上限值, 必须为数字, 若为单边规格不需填值时, 栏位空白即可
Note on J8: sQMS: 非必填栏位, 填写该规格中心值, 必须为数字, 若无规格中心值时, 栏位空白即可
Note on K8: sQMS: 计量品管项目为必填栏位, 填写该规格下限值, 必须为数字, 若为单边规格不需填值时, 栏位空白即可
Note on L8: sQMS: 非必填栏位, 主要设定计量品管项目主档的单位
Note on M8: sQMS: 计数品管项目为必填栏位, 填写异常现象主档中且为已核准的原因编号, 若该项目有多项原因则编号与编号中间可用＂;＂区隔
Note on N8: sQMS: 必填栏位, 填写抽样计划主档中且为已核准的计划编号
Note on O8: sQMS: 非必填栏位, 设定PQC检验单检验类型为出站检验时, 是否需要检验的品管项目, 0：不检验、1：需检验
Note on P8: sQMS: 非必填栏位, 设定PQC检验单检验类型为首件检验时, 是否需要检验的品管项目, 0：不检验、1：需检验
Note on Q8: sQMS: 非必填栏位, 设定PQC检验单检验类型为巡检时, 是否需要检验的品管项目, 0：不检验、1：需检验
Note on R8: sQMS: 非必填栏位, 设定PQC检验单检验类型为自检时, 是否需要检验的品管项目, 0：不检验、1：需检验
Note on S8: sQMS: 非必填栏位, 设定PQC检验单检验类型为末检时, 是否需要检验的品管项目, 0：不检验、1：需检验
Note on T8: sQMS: 非必填栏位, 建立检验标准设定中的预设检验员, 填写已建立在使用者主档中已核准的使用者编号, 可填写多个编号, 编号与编号间用半形＂¦＂区隔, 最多填写三个。 ＊若多列相同的检验标准, 则系统卡控填写的预设检验员需为一致
Note on U8: sQMS: 计数品管项目为非必填栏位, 填写已建立在判退法则中且已核准的编号