## Sheet1
必填栏位
计量品管项目必填栏位
|  |  | 计数品管项目必填栏位 |  |  | 非必填栏位
作业站别 Process Step Number | 产品、料件资讯 Part Information |  | 制程检验 CHARACTERISTICS |  |  | 检验方法 Inspection method
Opno | QCOBJECTTYPE | QCOBJECTNO | QCItemNo | QCItemName | QCITEMTYPE | SPEC | USL | CS | LSL | Unit | Reason | PlanNo | PQC | FIRSTINSP | INSPECT | SELFINSP | LASTINSP | EmployeeNo | RuleNo
作业站编号 | 物料类别 0:产品品管类别 1:产品 2:物料品管类别 3:物料 | 料号 | 品管项目编号 | 品管项目名称 | 品管项目类别 0：计数 1：计量 | 检验规格SPEC. | 规格上限值USL | 规格中心值CS | 规格下限值LSL | 单位 Unit | 缺陷原因 原因主资料编号 (多个以分号分隔) | 抽样计划编号 | 出站检验 作业站为PQC才需填写 0：不检验(默认) 1：需检验 | 首件检验 作业站为PQC才需填写 0：不检验(默认) 1：需检验 | 巡检 作业站为PQC才需填写 0：不检验(默认) 1：需检验 | 自检 作业站为PQC才需填写 0：不检验(默认) 1：需检验 | 末检 作业站为PQC才需填写 0：不检验(默认) 1：需检验 | 检验员 (检验员1¦检验员2¦检验员3) | 判退法则编号 （计数）
PQC | 1 | M0991E116 | CP-M0991E116-PQC-2 | 化学成分 | 0 | 70 |  |  |  |  | BF01 | 每批抽1件 | 1 | 0 | 1 | 0 | 0
PQC | 1 | M0991E116 | CP-M0991E116-PQC-3 | 抗拉强度 | 1 | 1860～1960 | 1960 | 1910 | 1860 | MPa |  | 每批抽1件 | 1 | 0 | 1 | 0 | 0
PQC | 1 | M0991E116 | CP-M0991E116-PQC-4 | 同盘波动 | 1 | ≤80 | 80 |  |  | MPa |  | 每批抽1件 | 1 | 0 | 1 | 0 | 0
PQC | 1 | M0991E116 | CP-M0991E116-PQC-5 | 断面收缩率 | 1 | ≥40% | 99999 |  | 0.4 | % |  | 每批抽1件 | 1 | 0 | 1 | 0 | 0
PQC | 1 | M0991E116 | CP-M0991E116-PQC-6 | 金相组织 | 1 | ≤0.03 脱碳深度≤0.03 回火屈氏体 | 0.03 |  |  | mm |  | 每批抽1件 | 1 | 0 | 1 | 0 | 0
PQC | 1 | M0991E116 | CP-M0991E116-PQC-7 | 表面质量 | 0 | 表面无锈迹、拉丝、麻点等缺陷 |  |  |  |  | BF01 | 每批抽3件 | 1 | 0 | 1 | 0 | 0
PQC | 1 | M0991E116 | CP-M0991E116-PQC-1 | 材料线径 | 1 | Φ4.0±0.02 | 4.02 | 4 | 3.98 |  |  | 每批抽1件 | 1 | 0 | 1 | 0 | 0
PQC | 1 | M0991E116 | CP-M0991E116-PQC-10 | 工装刀具 | 0 | 无破损、松动 |  |  |  |  | BF01 | 每批抽1件 | 1 | 0 | 0 | 1 | 0
PQC | 1 | M0991E116 | CP-M0991E116-PQC-8 | 脱脂时间 | 0 | 5分钟 |  |  |  |  | BF01 | 每批抽1件 | 1 | 0 | 0 | 1 | 0
PQC | 1 | M0991E116 | CP-M0991E116-PQC-9 | 过滤器滤网清洗 | 0 | 15 ; 每生产15天需清洗滤网； |  |  |  |  | BF01 | 每批抽1件 | 1 | 0 | 0 | 1 | 0
PQC | 1 | M0991E116 | CP-M0991E116-PQC-11 | 清槽换液 | 0 | 30 每生产30天需清槽换液 |  |  |  |  | BF01 | 每批抽1件 | 1 | 0 | 0 | 1 | 0
PQC | 1 | M0991E116 | CP-M0991E116-PQC-12 | 清洗剂添加比例 | 0 | 6% (500 , 6% 470 30) 6%（500容量，6%即加水470溶剂30） |  |  |  |  | BF01 | 每批抽1件 | 1 | 0 | 0 | 1 | 0
PQC | 1 | M0991E116 | CP-M0991E116-PQC-13 | 值 | 1 | 11～13 | 13 | 12 | 11 |  |  | 每批抽1件 | 1 | 0 | 0 | 1 | 0
PQC | 1 | M0991E116 | CP-M0991E116-PQC-14 | 折光系数 | 1 | 1.2～1.4 | 1.4 | 1.3 | 1.2 |  |  | 每批抽1件 | 1 | 0 | 0 | 1 | 0
PQC | 1 | M0991E116 | CP-M0991E116-PQC-15 | 溶液温度 | 0 | 65℃～70℃ |  |  |  |  | BF01 | 每批抽1件 | 1 | 0 | 0 | 1 | 0
PQC | 1 | M0991E116 | CP-M0991E116-PQC-16 | 超声波发生器频率 | 1 | 4～5 | 5 | 4.5 | 4 |  |  | 每批抽1件 | 1 | 0 | 0 | 1 | 0
PQC | 1 | M0991E116 | CP-M0991E116-PQC-17 | 脱脂时间 | 0 | 5分钟 |  |  |  |  | BF01 | 每批抽1件 | 1 | 0 | 0 | 1 | 0
PQC | 1 | M0991E116 | CP-M0991E116-PQC-18 | 过滤器滤网清洗 | 0 | 15 ; 每生产15天需清洗滤网； |  |  |  |  | BF01 | 每批抽1件 | 1 | 0 | 0 | 1 | 0
PQC | 1 | M0991E116 | CP-M0991E116-PQC-19 | 过滤器滤芯更换 | 0 | 30 ; 每生产30天需更换滤芯； |  |  |  |  | BF01 | 每批抽1件 | 1 | 0 | 0 | 1 | 0
PQC | 1 | M0991E116 | CP-M0991E116-PQC-20 | 清槽换液 | 0 | 30 每生产30天需清槽换液 |  |  |  |  | BF01 | 每批抽1件 | 1 | 0 | 0 | 1 | 0
PQC | 1 | M0991E116 | CP-M0991E116-PQC-21 | 防锈剂添加比例 | 0 | 5% (500 , 5% 475 25) 5%（500容量，5%即加水475溶剂25） |  |  |  |  | BF01 | 每批抽1件 | 1 | 0 | 0 | 1 | 0
PQC | 1 | M0991E116 | CP-M0991E116-PQC-22 | 值 | 1 | 11～13 | 13 | 12 | 11 |  |  | 每批抽1件 | 1 | 0 | 0 | 1 | 0
PQC | 1 | M0991E116 | CP-M0991E116-PQC-23 | 折光系数 | 1 | 1.2～1.4 | 1.4 | 1.3 | 1.2 |  |  | 每批抽1件 | 1 | 0 | 0 | 1 | 0
PQC | 1 | M0991E116 | CP-M0991E116-PQC-24 | 溶液温度 | 0 | 65℃～70℃ |  |  |  |  | BF01 | 每批抽1件 | 1 | 0 | 0 | 1 | 0
PQC | 1 | M0991E116 | CP-M0991E116-PQC-25 | 漂洗时间 | 0 | 5 5分钟 |  |  |  |  | BF01 | 每批抽1件 | 1 | 0 | 0 | 1 | 0
PQC | 1 | M0991E116 | CP-M0991E116-PQC-26 | 过滤器滤网清洗 | 0 | 15 ; 每生产15天需清洗滤网； |  |  |  |  | BF01 | 每批抽1件 | 1 | 0 | 0 | 1 | 0
PQC | 1 | M0991E116 | CP-M0991E116-PQC-27 | 过滤器滤芯更换 | 0 | 30 ; 每生产30天需更换滤芯； |  |  |  |  | BF01 | 每批抽1件 | 1 | 0 | 0 | 1 | 0
PQC | 1 | M0991E116 | CP-M0991E116-PQC-28 | 清槽换液 | 0 | 30 每生产30天需清槽换液 |  |  |  |  | BF01 | 每批抽1件 | 1 | 0 | 0 | 1 | 0
PQC | 1 | M0991E116 | CP-M0991E116-PQC-29 | 切液时间 | 0 | 5 5分钟 |  |  |  |  | BF01 | 每批抽1件 | 1 | 0 | 0 | 1 | 0
PQC | 1 | M0991E116 | CP-M0991E116-PQC-30 | 温度 | 1 | 110±10℃ | 120 | 110 | 100 | ℃ |  | 每批抽1件 | 1 | 0 | 0 | 1 | 0
PQC | 1 | M0991E116 | CP-M0991E116-PQC-31 | 时间 | 0 | 5 5分钟 |  |  |  |  | BF01 | 每批抽1件 | 1 | 0 | 0 | 1 | 0
PQC | 1 | M0991E116 | CP-M0991E116-PQC-32 | 时间 | 0 | 5 5分钟 |  |  |  |  | BF01 | 每批抽1件 | 1 | 0 | 0 | 1 | 0
PQC | 1 | M0991E116 | CP-M0991E116-PQC-33 | 过滤器滤网清洗 | 0 | 15 每生产15天需清洗滤网 |  |  |  |  | BF01 | 每批抽1件 | 1 | 0 | 0 | 1 | 0
PQC | 1 | M0991E116 | CP-M0991E116-PQC-34 | 过滤器滤芯更换 | 0 | 30 每生产30天需更换滤芯 |  |  |  |  | BF01 | 每批抽1件 | 1 | 0 | 0 | 1 | 0
PQC | 1 | M0991E116 | CP-M0991E116-PQC-35 | 清槽换油 | 0 | 90 每生产90天需更换防锈油 |  |  |  |  | BF01 | 每批抽1件 | 1 | 0 | 0 | 1 | 0
PQC | 1 | M0991E116 | CP-M0991E116-PQC-36 | 时间 | 0 | 5 5分钟 |  |  |  |  | BF01 | 每批抽1件 | 1 | 0 | 0 | 1 | 0
PQC | 1 | M0991E116 | CP-M0991E116-PQC-37 | 抽油时间 | 0 | 5 5分钟 |  |  |  |  | BF01 | 每批抽1件 | 1 | 0 | 0 | 1 | 0
PQC | 1 | M0991E116 | CP-M0991E116-PQC-38 | 排气时间 | 0 | 20 20秒 |  |  |  |  | BF01 | 每批抽1件 | 1 | 0 | 0 | 1 | 0
PQC | 1 | M0991E116 | CP-M0991E116-PQC-39 | 外观 | 0 | 表面不允许有划伤,锈蚀,不允许有肉眼可见的有害缺陷，表面干燥 |  |  |  |  | BF01 | 每批抽1件 | 1 | 0 | 0 | 1 | 0
Note on B8: sQMS: 必填栏位, 填写作业站主档中且为已核准的作业站编号
Note on C8: sQMS: 必填栏位, 填写欲建立料号的类别, 填写资料为 0:产品品管类别、1:产品、2:物料品管类别、3:物料
Note on D8: sQMS: 必填栏位, 填写产品、物料、品管类别主档中且为已核准的对应编号
Note on E8: sQMS: 必填栏位, 填写欲建立在计量/计数品管项目主档中的品管项目编号
Note on F8: sQMS: 必填栏位, 填写欲建立在计量/计数品管项目主档中的品管项目名称
Note on G8: sQMS: 必填栏位, 填写欲建立何种类别的品管项目, 填写资料为 0: 计数、1:计量
Note on H8: sQMS: 计量品管项目为必填栏位, 填写该项目的检验规格, 若规格有特殊字符号可填入此便于参照, 如: φ, °, △, ▽, ∠, ◎...
Note on I8: sQMS: 计量品管项目为必填栏位, 填写该规格上限值, 必须为数字, 若为单边规格不需填值时, 栏位空白即可
Note on J8: sQMS: 非必填栏位, 填写该规格中心值, 必须为数字, 若无规格中心值时, 栏位空白即可
Note on K8: sQMS: 计量品管项目为必填栏位, 填写该规格下限值, 必须为数字, 若为单边规格不需填值时, 栏位空白即可
Note on L8: sQMS: 非必填栏位, 主要设定计量品管项目主档的单位
Note on M8: sQMS: 计数品管项目为必填栏位, 填写异常现象主档中且为已核准的原因编号, 若该项目有多项原因则编号与编号中间可用＂;＂区隔
Note on N8: sQMS: 必填栏位, 填写抽样计划主档中且为已核准的计划编号
Note on O8: sQMS: 非必填栏位, 设定PQC检验单检验类型为出站检验时, 是否需要检验的品管项目, 0：不检验、1：需检验
Note on P8: sQMS: 非必填栏位, 设定PQC检验单检验类型为首件检验时, 是否需要检验的品管项目, 0：不检验、1：需检验
Note on Q8: sQMS: 非必填栏位, 设定PQC检验单检验类型为巡检时, 是否需要检验的品管项目, 0：不检验、1：需检验
Note on R8: sQMS: 非必填栏位, 设定PQC检验单检验类型为自检时, 是否需要检验的品管项目, 0：不检验、1：需检验
Note on S8: sQMS: 非必填栏位, 设定PQC检验单检验类型为末检时, 是否需要检验的品管项目, 0：不检验、1：需检验
Note on T8: sQMS: 非必填栏位, 建立检验标准设定中的预设检验员, 填写已建立在使用者主档中已核准的使用者编号, 可填写多个编号, 编号与编号间用半形＂¦＂区隔, 最多填写三个。 ＊若多列相同的检验标准, 则系统卡控填写的预设检验员需为一致
Note on U8: sQMS: 计数品管项目为非必填栏位, 填写已建立在判退法则中且已核准的编号